## XRD
元数据元素类型 |  | 元数据元素名称 |  | 单位 | 元数据记录 | 是否选填
标识元数据 |  | 数据唯一标识 |  |  | MID.CN10248.0009.T.20231017102356/0021.SFAQ
|  | 关联数据标识 |  |  | MID.CN10248.0009.S.20231017102430/0021.FARW
管理元数据 |  | 试验名称 |  |  | 二维面探X射线衍射测试
|  | 试验仪器名称 |  |  | 二维面探X射线衍射仪
|  | 试验仪器厂牌 |  |  | Bruker
|  | 试验仪器型号 |  |  | D8 Discover
|  | 试验仪器序列号 |  |  | 210793
|  | 试验仪器所属单位 |  |  | 上海交通大学
|  | 试验仪器所在地址 |  |  | 上海交通大学张江校区4号楼203
|  | 样品名称 |  |  | 原始文件名称
|  | 测试日期 |  |  | 可以找到日期吗
|  | 测试者姓名 |  |  | yuanhongjian
|  | 测试单位 |  |  | 上海交通大学材料学院
|  | 测试者邮箱 |  |  | yhj581@sjtu.edu.cn
|  | 测试者单位 |  |  | 上海交通大学材料学院
技术元数据 | 辐射源 | 辐射源型号 |  |  | 转靶
|  | 辐射源系列编号 |  |  | Turbo X 210793 | 是
|  | 辐射源靶材 |  |  | Cu
|  | 辐射源（管）电压 |  | 千伏（kV） | 42
|  | 辐射源（管）电流 |  | 微安（μA） | 37
|  | X射线波长 |  | 纳米（nm) | 0.15406
| 光路 | 滤光片 | 滤光片型号 |  | 无 | 是
|  |  | 滤光片材料 |  | 无 | 是
|  |  | 滤光片厚度 | 毫米（mm) | 无 | 是
|  | 单色器 | 单色器型号 |  | Bartels | 是
|  | 狭缝 | 入射狭缝宽度 | 毫米（mm) | 无 | 是
|  |  | 出射狭缝宽度 | 毫米（mm) | 无 | 是
|  |  | 散射狭缝宽度 | 毫米（mm) | 无 | 是
|  | 准直器 | 准直器型号 |  | Bruker D8 Discover Slit | 是
|  |  | 准直器直径 | 毫米（mm) | 0.3mm | 是
|  | 附加光路系统 |  |  | 无 | 是
| 探测器 | 探测器类型 |  |  | 面探
|  | 探测器型号 |  |  | EIGER2
|  | 探测器系列编号 |  |  | A100253 | 是
|  | 探测器像素尺寸 |  | 微米（μm） | 100 | 是
| 视觉定位系统 | 配备视觉定位系统 | 定位系统类型 |  | 激光定位系统
|  |  | 定位系统型号 |  | MG-505C | 是
|  | 探测空间几何 | 入射角角度（范围） | 度（°） | 20
|  |  | 探测器接收中心角度 | 度（°） | 40
|  |  | 探测器接收角度极差 | 度（°） | 28
|  |  | 探测器接收角度步长 | 度（°） | 0.02 | 是
|  |  | 样品表面法向轴倾转角度 | 度（°） | 0 | 是
|  |  | 样品表面内单轴倾转角度 | 度（°） | 0 | 是
|  |  | 激发路径 | 毫米（mm) | 120 | 是
|  |  | 探测路径 | 毫米（mm) | 120 | 是
|  | 原位表征扫描条件 |  |  | 无 | 是
|  | 扫描单点时长 |  | 秒（s) | 180
|  | 实际光斑尺寸 |  | 微米（μm） | =0.3mm/sin(20°）
|  | 参考点 | 参考点1坐标 | 毫米（mm) | 在测试的时候找到之后输入（demo的时候可以先输进去当固定值） |  | 23.6,0
|  |  | 参考点2坐标 | 毫米（mm) | 在测试的时候找到之后输入（demo的时候可以先输进去当固定值） |  | 0,0
|  |  | 参考点3坐标 | 毫米（mm) | 在测试的时候找到之后输入（demo的时候可以先输进去当固定值） |  | 0,23.6
|  |  | 参考点在样品上的坐标说明 |  | 参考点1-3分别在样品的左上、右上、左下顶点
|  |  | 参考点在样品上的坐标照片 |  | 无 | 是
| 环境条件 | 温度 |  | 开尔文（K） | 298
|  | 湿度 |  | 相对湿度（%RH） | 30
|  | 环境介质（气压） |  |  | 大气
|  | 原位表征环境条件 |  |  | 无 | 是
| 原始文件 | 表征原始数据文件 |  |  | 会有一个txt可直接输入
|  | 表征原始数据对应列表 |  |  | grfm格式的文件